## Газобетон
Действует с 20.06.2024 г.
г. Иркутск (3952) 783-783
офис-склад в Ново-Ленино (3952) 546-335
г. Ангарск (3955) 60-81-81
г. Шелехов (3952) 48-47-05, 48-47-04, (39550) 62-164
г. Саянск (39553) 4-44-44
e-mail: info@bgazobeton.ru
www.bgazobeton.ru
Прайс-лист на сухие строительные смеси и лакокрасочную продукцию
|  | Наименование | Назначение |  |  | Цена розница
| 1 | Смесь Мастер, 25 кг | При кладке первого ряда ГБ блоков, расход: 1 мешок на 1м2 при толщине слоя 20мм. При кладке кирпича, расход: кирпич 0,5 НФ - 0,8 мешка на 1м2 кладки, кирпич 0,7НФ - 1 мешок на 1м2 кладки, кирпич 0,7НФ утолщенный - 0,8 мешка на 1м2 кладки, кирпич 1НФ - 1,3 мешка на 1м2 кладки, кирпич 1,4НФ - 1,1 мешка на 1м2 кладки кирпич 2,1НФ - 0,8 мешка на 1м2 кладки, кладка из 1НФ в 250мм (в кирпич) - 3,2 мешка на 1м2 кладки, кладка из 1НФ в 380мм (в 1,5 кирпича) - 5,2 мешка на 1м2 кладки. |  |  | 283
| 2 | Клей Газобетон-1, 25 кг | Клей для газобетонных блоков для возведении стен и перегородок из газобетонных блоков при температуре от +5 до +30. Расход при кладке ГБ блоков: 1,2 мешка на 1м3 при толщине слоя 3 мм. Расход при кладке силикатного кирпича: кирпич 1НФ (в 0,5 кирпича) - 0,4 мешка на 1м2 кладки, кладка из 1НФ в 380мм (в 1,5 кирпича) - 0,4 мешка на 1м2 кладки, |  |  | 330
| 3 | Клей Газобетон-1 (мороз), 25 кг | Клей для газобетонных блоков с противоморозными добавками для возведении стен и перегородок из газобетонных блоков при температуре от -15 до +25. Расход 30 кг на 1 м3. |  |  | 390
| 4 | Штукатурка внутренняя Газобетон-2, 25 кг | Штукатурка для внутренних работ. Расход сухой смеси 10,5 кг/м2 при толщине слоя 10 мм. Толщина слоя от 5 мм до 35 мм. Штукатурка армирована фиброволокнами. |  |  | 406
| 5 | Штукатурка наружная Газобетон-3, 25 кг | Штукатурка тонкослойная для наружных работ. Расход сухой смеси 13 кг/м2 при толщине слоя 10 мм. Толщина слоя от 5 мм до 15 мм. |  |  | 593
| 6 | Штукатурка ремонтная Фасад, 25 кг | Штукатурка цементная. Расход сухой смеси 13-16 кг/м2 при толщине слоя 10 мм. Толщина слоя от 5 мм до 30 мм. Для ремонта сколов, трещин, выбоин и раковин до 60 мм. Кроме гипсовых оснований. |  |  | 356
| 7 | Штукатурка внутренняя Гостигпс, 30 кг | Штукатурка гипсовая (БЕЛАЯ). Расход сухой смеси 8-9 кг/м2 при толщине слоя 10 мм. Толщина слоя от 5 мм до 30 мм. Для внутренних работ! |  |  | 593
| 8 | Шпаклевка полимерная Полимер, 20 кг | Применяется для финишного тонкослойного выравнивания поверхностей в сухих помещениях. Шпаклевка полимерная. Расход сухой смеси 1 кг/м2 при толщине слоя 1 мм. |  |  | 620
| 9 | Грубый ровнитель для пола Стяжка, 25 кг | Для выравнивания бетонных полов традиционными методами в помещениях бытового и промышленного назначения, если уровень пола колеблется от 20 до100мм. |  |  | 345
| 10 | Клей для керамогранита Гранит, 25 кг | Клей для керамогранита. Расход сухой смеси 1,8-2 кг/м2 при толщине слоя 1 мм. Применяется для всех видов керамической плитки и природного камня на всех типах поверхностей. Может применяться в системе "тёплый пол" |  |  | 633
| 11 | Декоративная штукатурка Шуба "Gloss", 15 кг | Расход 1-3 кг на м2. Фактура покрытия задается способом нанесения и инструментом (валик либо шпатель) |  |  | 2539
| 12 | Декоративная штукатурка Шуба "Gloss", 25 кг | Расход 1-3 кг на м2. Фактура покрытия задается способом нанесения и инструментом (валик либо шпатель) |  |  | 3759
| 13 | Декоративная штукатурка Короед мелкий "Gloss", 15 кг | Расход 1,5-2,5 кг на м2. Фактура покрытия задается способом нанесения и инструментом (кельма либо шпатель), выравнивание производить кельмой или теркой. |  |  | 2021
| 14 | Декоративная штукатурка Короед мелкий "Gloss", 25 кг | Расход 1,5-2,5 кг на м2. Фактура покрытия задается способом нанесения и инструментом (кельма либо шпатель), выравнивание производить кельмой или теркой. |  |  | 2984
| 15 | Декоративная штукатурка Короед крупный "Gloss", 15 кг | Расход 3-4 кг на м2. Фактура покрытия задается способом нанесения и инструментом (кельма либо шпатель), выравнивание производить кельмой или теркой. |  |  | 1933
| 16 | Декоративная штукатурка Короед крупный "Gloss", 25 кг | Расход 3-4 кг на м2. Фактура покрытия задается способом нанесения и инструментом (кельма либо шпатель), выравнивание производить кельмой или теркой. |  |  | 2851
| 17 | Пропитка укрепляющая G02, 10 кг | Подготовка перед оштукатуриванием. Расход 120 гр на м2. |  |  | 1464
| 18 | Грунтовка "Бетон-контакт" G05, 12 кг | Подготовка бетонных поверхностей для улучшения адгезии. Расход 350 гр на м2. |  |  | 1953
| 19 | Краска интерьерная 110, 14 кг | Расход 250 гр на м2 в один слой. Для работ внутри помещений по штукатурке, бетону, гипсокартону и т.п. Матовая, влагостойкая. |  |  | 1510
| 20 | Краска для фасадов F01, 14 кг | Расход 250 гр на м2 в один слой. Для окраски фасадов, матовая, водонепроницаемая. Содержит силиконовую эмульсию, придающую поверхности водоотталкивающие свойства (гидрофобизацию) и высокую паропроницаемость. |  |  | 3040
| Наружная отделка (декоративная штукатурка) |  |  | Наружная отделка (под покраску) | Внутренняя отделка
| 0. Пропитка G02 + Фасад |  |  | 0. Пропитка G02 + Фасад
| (если есть сколы, неровности) |  |  | (если есть сколы, неровности) | 1. Пропитка G02 + Газобетон-2 (рекомендуется)
| 1. Пропитка G02 + декоративная штукатурка "Gloss" |  |  | 1. Пропитка G02 + Газобетон-3
| *Колеровка декоративных штукатурок может производиться самостоятельно, вручную, либо машинным способом на заводе. Стоимость колеровки зависит от цвета и интенсивности цвета. |  |  | 1.1. Пропитка G02 + Полимер | 2. Пропитка G02 + Полимер
(если нужна идеально гладкая поверхность)
|  |  |  | 2. Грунтовка + Краска F01 | 3. Грунтовка + Краска или обои